## Tabelle1
ID | nr | azienda | cat | descr | spess | rho | lambda | c | mu | rigDin
1 | 0 | RÖFIX | INT | RÖFIX Polystar Collante e rasante bianco naturale | 0 | 1600 | 0.66 | 0.2390057 | 25 | 0
2 | 0 | RÖFIX | INT | RÖFIX Unistar LIGHT Collante e rasante alleggerito | 0 | 1150 | 0.36 | 0.2652964 | 20 | 0
3 | 0 | RÖFIX | INT | RÖFIX Poly LIGHT Collante e rasante alleggerito | 0 | 1300 | 0.49 | 0.2652964 | 20 | 0
4 | 0 | RÖFIX | INT | RÖFIX Unistar BASIC NHL Collante e rasante | 0 | 1650 | 0.66 | 0.2390057 | 15 | 0
5 | 0 | RÖFIX | INT | RÖFIX Unistar POR Collante e rasante | 0 | 1250 | 0.49 | 0.2652964 | 15 | 0
6 | 0 | RÖFIX | INT | RÖFIX W50 Collante e rasante grigio base cemento | 0 | 1700 | 0.66 | 0.2390057 | 25 | 0
7 | 0 | RÖFIX | INT | RÖFIX Collstar Collante minerale per supporti in legno | 0 | 1500 | 0.66 | 0.2390057 | 30 | 0
8 | 0 | RÖFIX | ISO | RÖFIX MINOSTAR Collante rasante per interni | 0 | 1150 | 0.36 | 0.2652964 | 13 | 0
9 | 0 | RÖFIX | ISO | RÖFIX EPS-F 031 RELAX Pannello isolante per facciate grigio, con tagli anti-tensioni | 0 | 15 | 0.031 | 0.35 | 45 | 0
10 | 0 | RÖFIX | ISO | RÖFIX EPS-F 031 GREY Pannello isolante per facciate - grigio | 0 | 15 | 0.031 | 0.35 | 40 | 0
11 | 0 | RÖFIX | ISO | RÖFIX EPS-F 036 Pannello isolante per facciate in EPS | 0 | 15 | 0.036 | 0.35 | 45 | 0
12 | 0 | RÖFIX | ISO | RÖFIX EPS-P BASE Pannello isolante per zoccolature | 0 | 30 | 0.033 | 0.35 | 60 | 0
13 | 0 | RÖFIX | ISO | RÖFIX FIRESTOP 036 Pannello isolante in lana di roccia | 0 | 110 | 0.036 | 0.2390057 | 1 | 0
14 | 0 | RÖFIX | ISO | RÖFIX FIRESTOP 035 OB Pannello isolante in lana di roccia doppia densità | 0 | 78 | 0.035 | 0.2390057 | 1 | 0
15 | 0 | RÖFIX | ISO | RÖFIX FIRESTOP 034 OB Pannello isolante in lana di roccia doppia densità | 0 | 80 | 0.034 | 0.2390057 | 1 | 0
16 | 0 | RÖFIX | ISO | RÖFIX MINOPOR Pannello isolante a base di idrati di silicato di calcio | 0 | 115 | 0.043 | 0.3107075 | 3 | 0
17 | 0 | RÖFIX | ISO | MULTIPOR M4 Pannello isolante in idrati di silicato di calcio per interni | 0 | 90 | 0.04 | 0.3107075 | 3 | 0
18 | 0 | RÖFIX | ISO | RÖFIX IB 015 Aerogel Pannello isolante rivestito | 0 | 230 | 0.016 | 0.2390057 | 11 | 0
19 | 0 | RÖFIX | ISO | RÖFIX CORKTHERM 040 Pannello isolante in sughero naturale | 0 | 120 | 0.04 | 0.4302103 | 15 | 0
20 | 0 | RÖFIX | ISO | RÖFIX WOFITHERM DRY 110 Pannello isolante in fibra di legno | 0 | 110 | 0.037 | 0.5 | 3 | 0
21 | 0 | RÖFIX | ISO | RÖFIX WOFITHERM DRY 140 Pannello isolante in fibra di legno | 0 | 140 | 0.04 | 0.5 | 3 | 0
22 | 0 | RÖFIX | ISO | RÖFIX PURWALL STIFERITE Class SK pannello isolante PU/PIR. 2 cm | 0.02 | 35 | 0.028 | 0.3489484 | 56 | 0
23 | 0 | RÖFIX | ISO | RÖFIX PURWALL STIFERITE Class SK pannello isolante PU/PIR. 3 cm | 0.03 | 35 | 0.028 | 0.3489484 | 56 | 0
24 | 0 | RÖFIX | ISO | RÖFIX PURWALL STIFERITE Class SK pannello isolante PU/PIR. 4 cm | 0.04 | 35 | 0.028 | 0.3489484 | 56 | 0
25 | 0 | RÖFIX | ISO | RÖFIX PURWALL STIFERITE Class SK pannello isolante PU/PIR. 5 cm | 0.05 | 35 | 0.028 | 0.3489484 | 56 | 0
26 | 0 | RÖFIX | ISO | RÖFIX PURWALL STIFERITE Class SK pannello isolante PU/PIR. 6 cm | 0.06 | 35 | 0.028 | 0.3489484 | 56 | 0
27 | 0 | RÖFIX | ISO | RÖFIX PURWALL STIFERITE Class SK pannello isolante PU/PIR. 8 cm | 0.08 | 35 | 0.026 | 0.3489484 | 56 | 0
28 | 0 | RÖFIX | ISO | RÖFIX PURWALL STIFERITE Class SK pannello isolante PU/PIR. 10 cm | 0.1 | 35 | 0.026 | 0.3489484 | 56 | 0
29 | 0 | RÖFIX | ISO | RÖFIX PURWALL STIFERITE Class SK pannello isolante PU/PIR. 12 cm | 0.12 | 35 | 0.025 | 0.3489484 | 56 | 0
30 | 0 | RÖFIX | ISO | RÖFIX PURWALL STIFERITE Class SK pannello isolante PU/PIR. 14 cm | 0.14 | 35 | 0.025 | 0.3489484 | 56 | 0
31 | 0 | RÖFIX | ISO | RÖFIX PURWALL STIFERITE Class SK pannello isolante PU/PIR. 16 cm | 0.16 | 35 | 0.025 | 0.3489484 | 56 | 0
32 | 0 | RÖFIX | ISO | RÖFIX PURWALL STIFERITE Class SK pannello isolante PU/PIR. 18 cm | 0.18 | 35 | 0.025 | 0.3489484 | 56 | 0
33 | 0 | RÖFIX | VAR | RÖFIX Rivestimento acrilico | 0.0015 | 1800 | 0.7 | 0.2390057 | 150 | 0
34 | 0 | RÖFIX | VAR | RÖFIX Rivestimento acrilsilossanico | 0.0015 | 1800 | 0.7 | 0.2390057 | 100 | 0
35 | 0 | RÖFIX | VAR | RÖFIX Rivestimento ai silicati | 0.0015 | 1800 | 0.7 | 0.2390057 | 40 | 0
36 | 0 | RÖFIX | VAR | RÖFIX Rivestimento ai silossani PROTECT | 0.0015 | 1800 | 0.7 | 0.2390057 | 60 | 0
37 | 0 | RÖFIX | VAR | RÖFIX Rivestimento SiSi ai silicati-silossani | 0.0015 | 1800 | 0.7 | 0.2390057 | 60 | 0
38 | 0 | RÖFIX | VAR | RÖFIX 715 Rivestimento minerale speciale + pittura RÖFIX PE 419 ETICS | 0.0015 | 1600 | 0.66 | 0.2390057 | 20 | 0
39 | 0 | RÖFIX | INT | RÖFIX FIXIT 222 Aerogel - intonaco termoisolante ad alte prestazioni | 0 | 220 | 0.028 | 0.2652964 | 5 | 0
40 | 0 | RÖFIX | INT | RÖFIX FIXIT 223 rasante speciale | 0 | 1250 | 0.54 | 0.2652964 | 7 | 0
41 | 0 | RÖFIX | INT | RÖFIX 888 Intonaco termoisolante | 0 | 300 | 0.063 | 0.2390057 | 15 | 0
42 | 0 | RÖFIX | INT | RÖFIX CalceClima Thermo Intonaco termoisolante base calce idraulica naturale NHL5 | 0 | 370 | 0.067 | 0.2390057 | 10 | 0
43 | 0 | RÖFIX | INT | RÖFIX CalceClima Rinzaffo Rinzaffo a base calce idraulica naturale NHL5 | 0 | 1550 | 0.89 | 0.2390057 | 15 | 0
44 | 0 | RÖFIX | INT | RÖFIX CalceClima Ambiente Intonaco a base calce idraulica naturale NHL5 | 0.001 | 1400 | 0.49 | 0.2390057 | 12 | 0
45 | 0 | RÖFIX | INT | RÖFIX CalceClima Fino Rivestimento fine a base calce idraulica naturale NHL5 | 0 | 1100 | 0.36 | 0.2390057 | 12 | 0
46 | 0 | RÖFIX | INT | RÖFIX RenEtics intonaco speciale a base calce NHL per risanamento di cappotti | 0 | 1200 | 0.49 | 0.2390057 | 20 | 0
47 | 0 | RÖFIX | INT | RÖFIX Renostar Rasante minerale fibrorinforzato | 0 | 1300 | 0.49 | 0.2390057 | 25 | 0